## 열연광폭코일
[ 열연광폭코일 ]
종류 | 한국(KS-POSCO) | 일본(JIS) | 미국(ASTM) | 영국(BS) | 독일(DIN)
일반구조용강 및 |  | SS400 | A36 | BS1449 Part1 | DIN17100 ST22,
용접구조용강 |  | SS490 | A283 | 50/35HR,HS | 33, St52-3,
|  | SS540 | A570 | BS4360 | RST37-2
|  | SM400A,B,C |  | 43A,B,C,
|  | SM490A,B,C |  | 50B,C
내후성강 | PAWS50 | SPA-H
자동차구조용 | ATOSS55 | SAPH310, 370, | SAE950B
고장력강 | ATOSS60 | 400, 440
SPFH490, 540, 590
강관제조용 | PACOS1,2 | SPHT1,2,3,4
STB340,410
STKM11A,16A,18A
STK290,400,490,
500, 540
기계구조용강 |  | S10C~S55C | SAE1010~1055 |  | 50CrV4
가스실린더용 |  | SG255,295,325 | A455
유정용강관 제작용 |  |  | API5CT,H40,J55
K55, N80
냉간압연강 |  |  | SAE1006~1055
AISI1006~1055
[ 특징 및 용도 ]
종류 | 특징 및 용도
일반구조용강 및 용접구조용강 | 철구조물, 교량, 선박건조, 자동차
내후성강 | F, Cu, C를 첨가.컨테이너, 특수차량및 건축구조물
자동차구조용 고장력강 | 용접성이 양호,자동차프레임, 바퀴, 기관
강관제조용 | 용접성과 성형성이 양호.구조용강관, 일반강관, 특수강관, 기계구조용 탄소강관
기계구조용강 | 가공성과 피로강도가 양호,탄소공구강과 스프링강.톱, 와샤, 스프링
가스실린더용 | 고장력,성형성이 양호,LPG,아세틸렌저장 고압가스용기(500f 이하)
유정용 강관 제작용 | 고장력, 저온인성, 용접성, 액화크랙저항성이 양호,파이프라인
냉간압연강 | 냉연강판, 아연도금강판, 착색강판

## 미니열연광폭코일
[ 미니밀 열연광폭코일 - Mini Mill Hot Rolled Coil (By Thin SLAB) ]
종류 | 한국 ( KS ) | 일본(JIS) | 미국(ASTM) | 영국(BS) | 독일(DIN)
일반구조용 | KSD3503 | JIS G3101 | A36 | - | SAE1008
| SS34, SS41 | SS330, SS400 | A283
열연박판및 코일 | KSD3503 | JIS G3131 | A569 | -
| SHP1, SHP2 | SPHC, SPHD | A621
강관용 열연코일 | KSD3555 | JIS G3132 | - | -
| HRS1, HRS2 | SPHT1, SPHT2

## 산세코일
[ 산세코일-Picked & Oiled Hot Rolled Steel ]
종류 | 한국( KS ) | 일본(JIS) | 미국(AISI) | 영국(BS) | 독일(DIN)
Mild Steel | D3501 SHP1 | G3131 SPHC | A569 | BS1449 Part1-83 | DIN1614
| SHP2 | SPHD | A621 | HR14, HR15 | StW22
| SHP3 | SHP3 | A622 | HR3, HR4 | StW23
|  |  |  | HR1, HR2 | StW24
자동차구조용강 | D3519 SAPH32 | G3113 | - | - | -
| SAPH38 | SAPH310
| SAPH41 | SAPH370
| SAPH45 | SAPH400
SAPH440
자동차고장력강 | D3616 | G3134 | - | - | -
| SPFH490 | SPFH490
| SPFH540 | SPFH540
| SPFH590 | SPFH590
| SPFH540Y | SPFH540Y
| SPFH590Y | SPFH590Y
[ 특징 및 용도 ]
종류 | 특징 및 용도
Mild Steel | 성형, 인발용,가전제품, 자동차
자동차구조용강 | 고장력, 피로저항,고인장성 품질,자동차부품제작용
자동차고장력강 | 성형, 용접성 우수,고장력강,자동차구조 제작

## 중후판
[ 중후판 - Steel Plate ]
종류 | 한국( KS ) | 일본( JIS ) | 미국( ASTM ) | 영국( BS ) | 독일( DIN ) *Others | OTHERS
선박건조용 | KR | NK | ABS | - | - | NV, CR, BV, | LR
| RA, RB, RD, | KA, KB, KD, | A, B, D |  |  | RINA | AH32, DH32, EH32,
| RE, RA32, | KE, KA32, | AH32, DH32, |  |  | A, B, D | AHS34, DHS34,
| RD32, RE32, | KD32, KE32, | EH32, AH40, |  |  | NV, RINA | AH36, DH36, EH36,
| RA36, RD36, | KA36, KD36, | DH40, EH40 |  |  | A27, D27, E27, | AH40
| RE36, RA40 | KE36, KA40, |  |  |  | A32, D32, E32, | GL
| RD40, RE40 | KD40, KE40 |  |  |  | A36, D36, E36, | A32, D32, E32,
| RL24A, B | KL24A, B |  |  |  | A40, D40, E40 | A36, D36, E36,
| RL33, 37 | KL33, 37 |  |  |  | CR, BV | A40,D40, E40,DHS34,
[6 empty] | A, D, | AH36, DH36, EH36,
[6 empty] | E32/36, | AH40
[6 empty] | A, D, E40, | GL A32, D32, E32,
[6 empty] | KL24A, B, | A36, D36, E36,
[6 empty] | KL33, 37 | A40, D40, E40
기계구조용 | KSD 3752 | JIS G4051 | SAE1010~1060 | - | -
| SM10C~58C | S10C~58C
JIS G4105
SCM415~440
보일러 & | KS D 3560 | JIN G 3103 | A285 Gr A, B, C, | BS 1501-151 | DIN 17155 HI, HII
압력용기용 | SB 410, 450, 480 | SB410, 450, 480 | A515 Gr 55,60,65,70 | Gr360A, B | DIN 17155 15Mo3
| KS D 3540 | SB450M, SB490M | A516 Gr 55,60,65,70 | Gr400A, B
| SGV 410,450,480 | JIS G 3118 | A537 Class 1, 2 | BS 1501-221
| KS D 3521 | SGV410, 450,480 | A387 Gr 11, 12 | Gr460A, B
| SPPV 235,315, | JIS G 3115 |  | BS 1501-224
| SPPV 450,490 | SPV235, 315,355 |  | Gr490A, B
| KS D 3560 | SPV450, 490 |  | Gr400A, B
| SB 450M, SB 480M | JIS G 3119 |  | Gr430A, B
|  | SBV1A, |  | Gr460A
|  | SBV1B, 2, 3, |  | BS 1501-240
|  | JIS G 4109 |  | 1/4Mo
|  | SCMV1, 2, 3, |  | BS 1501-261
1/4Mo
저온압력용기용 | KS SLA235A, B | JIS G 3126 | A662 | WDEhw680 | -
| SLA325A, B | SLA235A, B | Gr A, B, C | TTST41
| SLA360 | SLA325A, B | A203 | TTST45
| KSD3586 | SLA360 | Gr A,B,D,E,F | BS1501-224
| SL3N255, | JIS G 3127 | A553-1 | Gr 430A, B
| SL3N275, | SL3N255, |  | Gr 460A, B
| SL3N440, | SL3N275,
| SL9N590 | SL3N440,
SL9N590
라인파이프용 | - | - | API 5L-A, B | - | -
X42, X46, X52,
X56, X60, X65,
X70
해상구조물용 | - | - | API-2H | - | -
Gr 42, 50
API-2W
Gr 42,50,60
내식, 내후성강 | KS D 3529 | JIS G 3114 | A441 | - | -
| SMA41AW, | SMA400AW, | A558
| AP | AP | GR A,B,C,D,E,F
| SMA41BW, | SMA400BW,
| BP | BP
| SAM41CW, | SMA400CW,
| CP | CP
| SMA50AW, | SMA90AW,
| AP | AP
| SAM50BW, | SMA90BW,
| BP | BP
| SMA50CW, | SMA90CW,
| CP | CP
| SMA58W, | SMA570W,
| SMA59P | SMA5709
구조용강 | KS D 3503 | JIS G 3101 | A283 | BS 4360 | DIN17100
| SS330, | SS330, SS400, | Gr A, B, C, D | Gr 40A,B,C,D,E | U,
| SS400, | SS490 | A36 | Gr 43A,B,C,D,E | RST34-1, 2
| SS490 | JIS G 3106 | A284 | Gr 50A,B,C,D,E | ST37-1,2,3
| KS D 3514 | SM400A, B, C | Gr A, B, C, D, | Gr 55C, E, F | U,
| SWS400A, B, C | SM490A, B, C | A527 | CAS G 4021 | RST 42-1
| SWS490A, B, C | SM490YA, YB | Gr 42, 50, 60,65 | IS 226 | RST 42-2,3
| SWS490YA, | SM570 |  | ST42(S) (S,C) | RST 46-2,3
| YB | JIS G 3136 | A633 | IS 2062 | ST 50-1, 2
| SWS520B, C | SN400 A, B, C | Gr A, B, C, D, | ST42(W) | ST 52-3
| SWS570 | SN490 B, C | E | ST42(W, C) | ST 60-1, 2
|  | JIS G 3128 | A678 Gr B, C |  | ST 70-2
|  | SHY658N, | A656 |  | ISO R 630
|  | NS | A514B, F |  | Fe 33, 37
|  |  | A573 Gr 58, 65,70 |  | Fe 42, 22,
52
[ 특징 및 용도 ]
종류 | 특징 및 용도
선박건조용 | 선박몸체 건조
기계구조용 | 기계부품, 구조용
보일러 & 압력용기용 | 내식성, 고압용기용
저온압력용기용
라인파이프용 | 고압, 내식성
해상구조물용
내식, 내후성강 | 내식성, Cr, Cu, Ni 첨가
구조용강 | 건물, 교량 건축용

## 선재
[ 선재 ]
종 류 | 한국 (KS-POSCO) | 일본 (JIS) | 미국 (AISI) | 독일(DIN)
스프링강 |  | SUP3,6,7,8, | SAE9254 | 50CrV4
|  | 9A,10,11A, | SAE9260 | 55Cr3
12,13
베어링강 |  | SUJ1~5 | SAE52100
냉간압조용 |  | SWRCH6A~22A | SAE1006~ | DIN1654
|  | 10K~50K | 1050
피아노선용 |  | SWRS62~92A/B
스틸코드용 |  |  | AISI 1069
AISI 1080
고장력강 | PSPC30B, 32B, 35B |  | SAE10B30~35
PSPC30Si, 32Si, 35Si
경강선용 |  | SWRH 27~82A/B | SAE 1026~1095 | D26-2, 95-2
쾌삭강용 | POSCUT1A | SUM 11~43 | SAE1008~1151
1211~1215
1146, 1151
용접봉심선용 | POSWELD 1A,B | SWRY 11~21
| POSWELD 2A,B,C | YSW 11~41
| POSWELD 3D,4D,5A | YGW 11~41
YGW 11~24
연강선용 |  | SWRM 6~22 | SAE 1006~1022 | D5-11, D9-1
ASTM A510
기계구조용 |  | S10C~58C | SAE1005~60
ASTM A273
기계구조용 합금강 |  | SCr415~445 | SAE1513~1548
|  | SCM412~822 | 4118~4161
|  | SNCM220~815 | 5115~5145
|  | SMn420~443 | 8620~8645
|  | SMnC420~443 | ASTM A274
SNC236~836
[ 특징 및 용도 ]
종류 | 특징 및 용도
스프링강 | 고탄성,고피로저항,코일스프링&토션바-자동차서스팬션 와이어스피링-전자부품,가구
베어링강 | 고내마모성, 산업기계부품
냉간압조용 | 냉간성형, 압조, 압출용,볼트, 너트, 스쿠류제작
피아노선용 | 고장력, 고피로저항,고신선성- 비와이어, 뮤직와이어
스틸코드용 | 고신선- 0.4~0.15mm, 자동차타이어 내마모성 증대
고장력강 | PC BAR TYPE, 콘크리트 전신주/파일 보강용
경강선용 | 와이어로프, 정밀스프링, PC와이어
쾌삭강용 | 고절삭성, P/Pb/ Bi/S등을 첨가 , 자동차정밀부품, 가전제품
용접봉심선용 | 용접성, CO2 가스피복아크용접와이어
연강선용 | C < 0.22%, 연강선재, 못, 철망
기계구조용
기계구조용 합금강 | Cr, Ni, Mo 등을 첨가, 고장력볼트 & 너트

## 냉연박판코일
[ 냉연박판코일 ]
종 류 | 한국( KS ) | 일본( JIS ) | 미국( ASTM ) | 영국( BS ) | 독일( DIN )
|  |  |  | 1449 Part1-83 | 1623 | 1624
Commercial Quality | D3512 SCP1 | G3141 SPCC | A366 | CR4, CS4 | St12 | St 0, St1
Drawing Quality | SCP2 | SPCD | A619 | CR3, CS3 | St13 | St2
Deep Drawing Quality | SCP3 | SPCE | A620 | CR2, CS2 | St14 | St3, St4
(DDQN) | SCP3N | SPCEN |  | CR1, CS1
Extra Deep Drawing | - | - | - | - | - | -
Structural Quality | - | - | A611-A | CR34/20
|  |  | A611-B | CR37/23
A611-C
Type1,
Type2
A611-D
Type3,
Type2
A611-E
고장력 Commercial Quality | D3617 | G3135
| SPFC35 | SPFC340
| SPFC38 | SPFC370
고장력 Drawing Quality | SPFC40 | SPFC390
| SPFC45 | SPFC440
| SPFC50 | SPFC490
| SPFC55 | SPFC540
| SPFC60 | SPFC590
Bake hardening Quality | SPFC 35H | SPFC 340H
Dual phase Quality | SPFC50Y | SPFC490Y
| SPFC60Y | SPFC590Y
| SPFC80Y | SPFC780Y
| SPFC100Y | SPFC980Y
[ 특징 및 용도 ]
종 류 | 특징 및 용도
Commercial Quality | 비교적 간단한 성형, 압연에 사용, 가전제품, 자동차
Drawing Quality | 압연후 제품제조에 사용, 자동차부품
Deep Drawing Quality(DDQN) | 비시효성, 까다로운 공정및 성형에 사용, 가전제품
Extra Deep Drawing | 까다로운 공정및 성형에 사용, 가전제품
Structural Quality | 장력을 필요하는 구조용/건축용 강재에 사용
고장력 Commercial Quality | Nb, Cr, V를 첨가, 고항복및 충격내성제품에 사용, 자동차
고장력 Drawing Quality | P, Mn 첨가, 인발및 연신율이 요구되는 자동차부품 제조에 사용
Bake hardening Quality | 고항복, 고충격내성, 가전제품 제조에 사용
Dual phase Quality | 낮은 항복율, 압연공정부품으로 사용

## 전기강판
[ 전기강판 ]
종 류 | 한국( KS ) | 일본( JIS ) | 미국( ASTM ) | 영국( BS ) | 독일( DIN )
HGO(방향성) | 23PH125 | - | - | - | -
| 23PH132 | - | - | - | -
0.27mm(방향성) | 27PH125 | - | - | - | -
| 27PH132 | 27P100 | - | - | -
| 27PH145 | 27G110 | - | - | -
| 27PG158 | 27G120 | - | - | -
| - | - | M4 | 27H163M | -
| 27PG172 | 27G130 | - | - | -
| 27PG185 | 27G140 | - | - | VM89-27N
0.30mm(방향성) | 30PH132 | 30P100 | - | - | -
| 30PH139 | 30P105 | - | - | -
| 30PH145 | 30P110 | - | - | -
| 30PH158 | 30P120 | - | - | -
| 30PG172 | 30G130 | - | - | -
| 30PG185 | 30G140 | M5 | 30H183M | -
| 30PG198 | 30G150 | - | - | VM97-30N
0.35mm(방향성) | 35PH152 | 30P100 | - | - | -
| 35PH165 | 30P105 | - | - | -
| 35PH178 | 30P110 | - | - | -
| 35PG191 | 30P120 | - | - | -
| 35PG204 | 30G130 | M6 | 35H207M | -
| 35PG218 | 30G140 | - | - | VM111-35N
Fully-Processed | 35PN320 | 35A250 | - | - | V250-35A
0.35mm | 35PN345 | 35A270 | - | - | V270-35A
(무방향성) | 35PN380 | 35A300 | - | - | V300-35A
| 35PN455 | 35A360 | - | - | -
| 35PN560 | 35A440 | - | - | -
0.50mm | 50PN370 | 50A290 | - | - | V290-50A
(무방향성) | 50PN395 | 50A310 | - | - | V310-50A
| 50PN445 | 50A350 | M36 | 47F205 | V350-50A
| 50PN510 | 50A400 | M43 | 47F230 | V400-50A
| 50PN595 | 50A470 | M45 | 47F305 | V470-50A
| - | - | - | - | V530-50A
| 50PN760 | 50A600 | - | - | V600-50A
| 50PN890 | 50A700 | M47 | 47F400 | V700-50A
| 50PN1015 | 50A800 | - | 47F460 | V800-50A
| 50PN1270 | 50A1000 | - | - | -
| 50PN1650 | 50A1300 | - | - | -
[ 특징 및 용도 ]
종 류 | 특징 및 용도
HGO(방향성) | 압연방향으로 자성을 띤다, 변압기, 배전반, 발전기 제조에 사용
0.27mm(방향성)
0.30mm(방향성)
0.35mm(방향성)
Fully-Processed | 양방향으로 균일자성을 띤다.변압기나 전기모타의 코아나 회전기에 사용
0.35mm(무방향성)
0.50mm(무방향성)

## CGI
[ 용융아연도금강판(냉연코일-base metal) ]
종 류 | 한 국 | 일 본 | 미 국 | 영 국 | 독 일
| KSD3506 | JIS G3302 | ASTM | BS2989 | DIN 17162 Part1 | DIN 17162 Part2
Full Hard | SGCH | SGCH | - | - | - | -
Commercial Quality | SGCC | SGCC | A653-CQ(A526) | Z1 | St01Z | -
Lock Forming Quality | SGCD1 | SGCD1 | A653-LFQ(A527) | Z2 | St02Z | -
Drawing Quality | SGCD2 | SGCD2 | A653-DQ(A528) | Z3 | St03Z | -
Deep Drawing | SGCD3 | SGCD3 | A653-DQSK | Z4, Z5 | St04Z | -
Quality(DDQN) | SGCD3N | SGCD3N | (A642) | - | St05Z | -
Extra Deep Drawing Quality | - | - | - | - | St06Z | -
Structural Quality | SGC35 | SGC340 | A653-GR33 | Z25 | - | -
(A446-GR A)
|  |  | A653-GR37 | Z28 | - | St E250
(A446-GR B)
| SGC41 | SGC400 | A653-GR40 | Z32 | - | St E280
(A446-GR C)
| SGC46 | SGC440 | A653-GR50 | - | - | St E320
class1,2(A446-GR F)
| SGC50 | SGC490 | A653-GR50 | - | - | St E350
class3(A446-GR F)
| SGC58 | SGC570 | A653-GR80 | Z55 | - | -
(A446-GR E)
고장력 TYPE 1 | - | - | A653-GR 50 | - | - | -
| - | - | A653-GR 60 | - | - | -
| - | - | A653-GR 70 | - | - | -
| - | - | A653-GR 80 | - | - | -
고장력 TYPE 2 | - | - | A653-GR 50 | - | - | -
| - | - | A653-GR 60 | - | - | -
| - | - | A653-GR 70 | - | - | -
| - | - | A653-GR 80 | - | - | -
Commercial Quality | - | SGHC | - | - | - | -
Structural Quality | - | SGHC400 | - | - | - | -
| - | SGHC440 | - | - | - | -
| - | SGHC490 | - | - | - | -
| - | SGHC540 | - | - | - | -
[ 특징 및 용도 ]
종 류 | 특 성 |  |  |  | 용 도
Regular Spangle | 가공성, 내식성이 보편적으로 양호, 수요자 요구에 따라 아연부착량 선택폭 넓음 |  |  |  | 일반건축재: 지붕, 벽체 Deck, Duct 등
Minimized Spangle | Regular Spangle 보다 나은 표면성 |  |  |  | 일반건축재
Galvannealed 강판 | 용접성을 개선하고 좋은 도장성 확보, 전기아연도강판과 대등한 미려한 표면성 |  |  |  | 가전제품: 세탁기, 전자레인지,고표면성의 가전제품,자동차부품
Zero Spangle | 아연부착의 균일성, 표면의 미려성 우수 |  |  |  | 가전용, 도장용
Extra Smooth | 미려한 도장면을 가질 수 있도록 표면의 요철이없음 |  |  |  | 도장용: PCM소재
Ultra Smooth | 유광도장용으로 특성이 뛰어난 광택을 갖는 -고급 표면제품 |  |  |  | 고급도장용, PCM용
용융아연도금 후판 | 핫코일 특성 최대 활용 |  |  |  | 비계용 강관, 건축후레임

## EGI
[ 전기아연도금강판(냉연코일-Base Metal) ]
종 류 | KS | JIS | ASTM | BS 2989 | DIN 17162 Part1
Commercial Quality | D3528 SECC | G3313 SECC | A591-CQ | - | 17163 ST 1203
Drawing Quality | SECD | SECD | A591-DQ | - | 17163 ST 1303
Deep Drawing Quality | SECE | SECE | A591-DQSK | - | 17163 ST 1403
(DDQN) | SECEN | SECEN
Extra Deep Drawing Quality | - | - | - | - | -
Structural Quality | - | - | - | - | -
고장력강 Commercial Quality | SPFC35 | SPFC340 | A591-HSLA | - | -
| SPFC38 | SPFC390
고장력강 Drawing Quality | SPFC40 | SPFC390
| SPFC45 | SPFC440
| SPFC50 | SPFC490
| SPFC55 | SPFC540
| SPFC60 | SPFC590
고장력강 Bake Hardening | SPFC35H | SPFC340H
고장력강 Dual Phase | SPFC50Y | SPFC490Y
| SPFC60Y | SPFC590Y
| SPFC80Y | SPFC780Y
| SPFC100Y | SPFC980Y
[ 특성 및 용도 ]
종 류 | 특 성 |  | 용 도
Pure Zn | 용접성이 좋고, 외관이 미려. |  | 가전제품의 내벽재로 사용, 세탁기 냉장고등
Phosphate (인산염) | 도장부착성이 좋다. |  | 모든 가전제품, 자동차
Chromate (크롬) | 내식성 |  | 가전제품
Anti-finger (Thin) | 절연성, 내식성이 좋다. |  | 가전제품
Print resin (Thick) | 절연성, 내식성이 좋다. |  | 가전제품
Lubricant resin | 내식성및 압연성이 좋다. |  | 세탁기의 모타케이스
Zn-Ni | 도장후 내식성이 좋다. |  | 자동차 내외장, 가전제품
Thin organic resin | 내식성(비도장표면), 압연성이 좋다. |  | 자동차

## ALCOSTA
[ ALCOSTA 코일 ]
종 류 | KS | JIS | ASTM | BS | DIN | 용 도
Commercial Quality | SA1C | SA1C | A463-88 Type1 | - | - | 가전제품 및 자동차 부품
Drawing Quality | SA1D | SA1D | - | - | -
Deep Drawing Quality | SA1E | SA1E | - | - | -

## 착색도장강판
[ 착색도장강판 ]
종 류 | KS | JIS | ASTM | BS | DIN
Commercial Quality | D3520 CGCC | G3312-94 CGCC | A755 | - | -
Full Hard | CGCH | CGCH |  | - | -
Drawing Quality | CGCD1 | CGCD1 |  | - | -
Structural Quality | CGC35 | CGC340 |  | - | -
| CGC41 | CGC400
| CGC45 | CGC440
| CGC50 | CGC490
| CGC58 | CGC580
[ 특성 및 용도 ]
종류 | 특성 |  |  |  | 용도
폴리에스터수지강판 | 부식조건, 기후적변화, 화학적변화에 강함 |  |  |  | 건축내장재(일반용도)
실리콘수지강판 | 부식조건, 기후적변화, 화학적변화에 강함 |  |  |  | 건축내외장재
불소수지강판 | 내후성, 내식성, 내구성, 내열성, 내습성, 내마모성, 가공성이 매우 우수 |  |  |  | 건축내외장재, 장기간의 품질보증
하이폴리마 폴리레스터수지강판 | 가공성, 내열성, 내습성, 내충격성, 내약품성 및 표면강도가 우수 |  |  |  | 가전제품(냉장고,세탁기등 외판재)
테프론수지강판 | 비점착성, 가공성이 뛰어나고 내열성이 강함(200℃에서 지속적 사용 가능) |  |  |  | 오븐, 토스터등 주방용품 (내열성 요구재)
PVC 라미네이트강판 | 표면이 미려하고 색상과 무늬가 다양, 내식성, 가공성, 내약품성, 내구성 우수 |  |  |  | 가전제품 외장재, 내장재, 가구
알루미늄 칼라강판 | 내후성,내식성이 매우 우수하고 표면이 미려함 (알루미늄소재사용) |  |  |  | 건축내장재, 탑차 및 컨테이너외장재, 건축외장재 (알루미늄 판넬빌딩외장판넬)등
알스판 | 알루미늄후판 소재로 내후성, 내식성, 가공성이 우수 표면이 미려하고 경량임 |  |  |  | 건축용 빌딩 외장판넬 기존 알루미늄3t 외장판넬대용
엠보스 칼라강판 | 내식성, 내후성, 내화학성이 우수하며 표면이 다양 |  |  |  | 전원주택내외장 및 OVER HEAD DOOR용
스테인레스 칼라강판 | 내식성, 내후성, 내화학성이 매우 우수 |  |  |  | 건축용 외장재 (부식성이 강한 지역 및 해안)

## 석도강판
[ 석도강판 ]
소분류 | KS | JIS | ASTM | BS | DIN
전기석도강판 Electrolytic Tin Plate | - | G3303 SPTE | - | - | -
전해주석용도금강판 Tin Free Steel | - | G3315 SPTFS | - | - | -
[ 특징 및 용도 ]
종 류 | 특 징
전기석도강판 Electrolytic Tin Plate | 내식성, 용접성,도장성,인쇄성이 우수 식품/오일/장기용기,병마개,케이블,건전지외피등
전기석도강판 Electrolytic Tin Plate | 주석을 사용하지않은 주석도금대용강판, 하층이 금속크롬, 상층이 크롬수화산세물로된 전해크롬산처리강판이 많이 사용된다.
전기석도강판종류 | 목표경도치 (HR-30T) | 용 도
T-1 | 46-52 | 심한 가공관, 노즐관
T-2 | 50-56 | 강한 가공관,링뚜껑,돔뚜껑
T-2.5 | 52-58 | 건전지몸체,소형관의 몸체및뚜껑
T-3 | 54-60 | 관뚜껑및 몸체,대형관,병마개,일반관
T-4CA | 58-64 | 병마개, 일반관 몸체
T-5CA | 62-68 | 강도를 요하는 관의 몸체 및 뚜껑
DR-8 | 70-76 | 맥주관의 몸체, 탄산음료관 몸체
DR-9 | 73-79 | 맥주관의 뚜껑, 탄산음료관
DR-10 | 77-83 | 맥주관의 뚜껑, 탄산음료관

## 석도원판
[ 석도원판 ]
종 류 | KSD3513 | [5 empty] | JIS G3303 | [5 empty] | ASTM A625
| T1 | T2 | T2.5 | T3 | T4 | T5 | T1 | T2 | T2.5 | T3 | T4 | T5 | T1 | T2 | T3 | T4 | T5
D Type | ○ | ○ | ○ | ○ | ○ | - | ○ | ○ | ○ | ○ | ○ | - | ○ | ○ | ○ | - | -
L Type | ○ | ○ | ○ | ○ | ○ | ○ | ○ | ○ | ○ | ○ | ○ | ○ | ○ | ○ | ○ | ○ | ○
MR Type | ○ | ○ | ○ | ○ | ○ | ○ | ○ | ○ | ○ | ○ | ○ | ○ | ○ | ○ | ○ | ○ | ○
[ 특징 및 용도 ]
강 종 | 특 징
D | 알루미늄킬드강, 심한압연요구 재질
L | 금속개재물및 희귀원소(Ni, Cr, Mo)성분이 낮다. 고내식성으로 식품용기의 내장재로 사용.
MR | 특히 금속개재물의 성분이 낮다. 일반적 석도강판의 용도
목표경도치 (HR-30T) |  |  | 강 종 |  | 용 도
49±3 |  |  | L,MR,D |  | 딥드로잉,최극연성,분무기뚜껑,식품캔뚜껑,가스용기몸체
53±3 |  |  | L,MR,D |  | Rings, Plugs, Pail cans, and D&I cans
55±3 |  |  | L,MR,D |  | 건전지몸체, 소형튜브몸체
57±3 |  |  | L,MR,D |  | 표면 & 성형성이 좋다, 일반캔몸체와 뚜껑따개
61±3 |  |  | L,MR,D |  | 고장력, 탄산음료캔
65±3 |  |  | L,MR |  | T4 대체용, 압연성이좋아 게이지를 낮추는데 사용.

## STS HR&CR
[ 열연박판/코일 & 냉연박판/코일 ]
종류 | 한국 | 일본 | 미국( AISI ) | 독일( DIN )
| KSC3698 | JIS G4305 | ASTM A240, A480
오스테나이트계 | 301 | SUS301 | 301 | 1.4310(x12CrNi17 7)
| 301L | SUS301L | - | x2CrNi18 7
| 304 | SUS304 | 304 | 1.4310(x5CrNi18 10)
| 304L | SUS304L | 304L | 1.4306(x2CrNi 19 11)
| 304J1 | SUS304J1 | - | -
| 316 | SUS316 | 316 | 1.4401(x5CrNiMo 17 12 2)
| 316L | SUS316L | 316L | 1.4404(x2CrNiMo 17 13 2)
| 321 | SUS321 | 321 | 1.4541(x6CrNiTi 18 10)
| 305 | SUS305 | 305 | 1.4321(x6CrNi 18 12)
페라이트계 | 430 | SUS430 | 430 | 1.4016(x6Cr 17)
| 409L | SUS409L | - | -
| 410L | SUS410L | 410 | -
| 430J1I | SUS430J1L | - | -
| 436L | SUS436L | - | -
마르텐사이트계 | 410 | SUS410 | 410 | 1.4006(x10Cr 13)
| 420J1 | SUS420J1 | 420 | 1.4021(x20Cr 13)
| 420J2 | SUS420J2 | 420 | 1.4021(x20Cr 13)
[ 특징 및 용도 ]
구분 | 특성 |  | 용도 |  | 생산가능제품
301 17Cr-7Ni-저C | 304보다 Cr, Ni함량이 적으며 냉간가공에 의하여 인장강도가 높아진다.비자성이나 냉간가공후 자성을 가진다. |  | 열차,항공기,Belt Conveyor |  | 열연강판, 냉연강판
301L 17Cr-7Ni-0.1N-저C | 301강에서 C함량을 낮추어 용접부 내입계부식성을 개선한 강종으로 낮은 C함량에 의한 강도저하를 N첨가로 보강한 강종 |  | 철도차량용 Frame 및 외장재 |  | 열연강판, 냉연강판
304Cu 17Cr-7.7Ni-2Cu | Cu첨가로 성형성 특히 Deep Drawing성과 시효균열성이 좋아서 복잡한 형상의 제품성형 가능하며, 내식성은 304강과 동일 |  | 보온병, 주방용 Sink Bowl, Door Knob, Spinning 가공필요 제품 |  | 열연강판, 냉연강판
304N1 18Cr-8Ni-N | 304강에서 S,Mn함량을 낮추고 N를 첨가하여 연성저하를 방지하고 강도향상, 재료의 두께가 감소됨 |  | 구조용, 가로등, 저수조, 수도관 |  | 열연강판, 냉연강판
305 18Cr-11Ni-Si,Mn | 고 Ni 함유강으로 전자부품용의 비자성 및 냉간 성형성이 양호하여 심가공용도에 적합 |  | 양식기, 전자부품 |  | 열연강판
409L 11.3Cr-0.17Ti-저C,N | Ti첨가로 고온내식성 및 고온강도 양호 |  | 자동차배기계, 열교환기, Container등 용접후 후열처리를 하지않는 용도 |  | 열연강판, 냉연강판
410L 13Cr-저C | 410강에서 C함량을 낮추어 가공성, 용접 굴곡성, 내고온산화성이 우수(자성있음) |  | 컨테이너용, 기계구조용, 엔진배기관, 보일러 연소실,Burner |  | 열연강판, 냉연강판
430 16Cr | Ferrite계의 대표적 강종으로 열팽창율이 낮고 성형성 및 내산화성이 우수 |  | 내열기구, Burner, 가전부품, Sink상판, 외장재, Bolt, Nut, CD Bar, Mesh, 2종양식기 |  | 열연강판, 냉연강판, 선재제품
430J1L 18Cr-1Mo-Ti,Nb,Zr -저 C,N | 430강에서 Cu, Nb를 첨가하여 내식성, 성형성, 용접성 및 고온 내산화성이 양호 |  | 세탁조, 자동차배기관, 전자부품, 3중바닥냄비 |  | 열연강판, 냉연강판
436L 18Cr-1Mo Ti,Nb,Zr저 C,N | 내열성, 내식성이 양호하며 Nb, Zr함유로 가공성, 용접성 우수 |  | 자동차 배기계, 급탕, 급수 설비 |  | 열연강판, 냉연강판
410 13Cr-저C | Martensite계의 대표강종, 강도는 높으나 가혹한 부식환경에는 부적합. 가공성은 우수하고 열처리에 의하여 경화됨(자성있음) |  | 일반 칼날, 기계부품, 석유 정제장치, 볼트,너트, 펌프 Shaft, 1종양식기(Spoon, Fork) |  | 열연강판, 냉연강판
420J1 13Cr-0.2C | 소입상태에서 경도가 높고 내식성이 좋음(자성있음) |  | 1종 양식기(Dinner Knife), 터빈 블레이드 |  | 열연강판, 냉연강판
420J2 13Cr-0.3C | 420J1강보다 소입 후 경도가 높음(자성있음) |  | 칼날, Nozzle, Valve, 막대자, 1종 양식기(가위, Knife) |  | 열연강판, 냉연강판

## STS 선재&봉강
[ 스텐레스선재 & 스텐레스봉강 ]
종 류 | 한국(KSC3698) | 일본(JIS G4305) | 미국( AISI ) | 독일( DIN )
오스테나이트계 | 202/M | SUS202/M | 202 | 1.4371
| 303/F | SUS303F | 303 | 1.4305
| 304L | SUS304L | 304L | 1.4306 (x2CrNi 19 11)
| 304/S.H.M | SUS304/S.H.M | 304 | 1.4301 (x5CrNi 18)
| 305 | SUS305 | 305 | 1.4303
| XM-7 | SUSXM-7 | 302HQ
| 316 | SUS316 | 316 | 1.4401 (x5CrNiMo 17 12)
| 316L | SUS316L | 316L | 1.4404 (x2CrNiMo 17 13)
| 321 | SUS321 | 321 | 1.4541
페라이트계 | 405 | SUS405 | 405 | 1.4002
| 410L | SUS410L | 410L | 1.4016
| 430/F | SUS430/F | 430 | 1.4104
| 434 | SUS434 | 434 | 1.4113
마르텐사이트계 | 403 | SUS403 | 403 | 1.4002
| 410 | SUS410L | 410 | 1.4006
| 416 | SUS416 | 416 | 1.4024
| 420J1/2 | SUS420J1/2 | 420 | 1.4119
| 440/A,B,C | SUS440/A,B,C | 440/A,B,C | 1.4125
석출경화계 | 630 | SUS630 | 17-4PH
[ 특징 및 용도 ]
종 류 | 특징 및 용도
오스테나이트계 | 기계부속류, 스프링, 너트, 소프트, 산업설비류, 화학공장, 석탄공장, 정유공장등
페라이트계 | 산업설비류, 열처리용망, 정유공장, 고무공장 등
마르텐사이트계 | 제트엔진부품, 수력발전소 설비, 의료장비 및 스크린류, 노즐 등
석출경화계 | 샤프트, 터빈부품, 스프링등

## 특수강선&봉강
[ 열연봉강 & 선재 ]
종 류 |  | 한국( KS ) | 일본( JIS ) | 미국( AISI ) | 독일( DIN )
탄소공구강 |  | STC 1/7 | SK 1/7 | W 1/13 | 1.1625/1673
합금공구강 | 절삭공구 | STS 11, 2, 21, | SKS11,2,21, | F2,O7,L6 | 1.2419, 1.2515
|  | 5, 51, 7/8 | 5,51,7/8 |  | 1.2442
1.2008, 1.2562
| 내충격용 | STS 4, STS 41/44 | SKS 4, SKS 41/44 | W2 | 1.2833
| 냉간공구용 | STS 3/31, 93/95, STD1, 11/12 | SKS 3/31, 93/95, | D3 | 1.2419, 1.2080
|  |  | SKD1, 11/12 | D2/A2 | 1.2363
| 열간공구용 | STD 3/8, STD 4/6, | SKD 3/8, SKD 4/6 | H10, H21 | 1.2713
|  | 61/62 | 61/62 | H21/H11 | 1.2567
|  |  |  | H13/12 | 1.2343
고속공구강 |  | SKH 51/59 | SKH 51/59 | M2/42 | 1.3351/3357
베아링강 |  | STB 1/5 | SUJ 1/5 | 51100/52100 | 1.3503/3505
스프링강 |  | SPS 1, 3, 4, 5, 5A, | SUP 3, 6, 7, 9, 9A, | 1078, 9260 | 55Cr3
|  | 6, 7, 8, 9 | 10,11A, 12, 13 | 5155, 6150 | 50CrV4
|  |  |  | 51B60/9254 | 54SiCr6
4161
내열강 | 오스테 나이트 | STR 31, 35/36 | SUH 31, 35/36 | SAE EV8 | 1.4873, 1.4871
|  | 309, 310, 660/661 | 309, 310, 660/661 | AISI309, 310 | 1.4828
|  |  |  | 660/661 | 1.4971
| 마르텐 사이트계 | 1/11 | 1/11 | SAE HNV 3/6 | 1.4718/4747
[ 특징 및 용도 ]
종 류 |  | 특징 및 용도
탄소공구강 |  | 면도날, 칼, 바이트 등
합금공구강 | 절삭공구 | 드릴, 다이스, 조각칼, 파일, 톱날, 치를 등
| 내충격용 | 압력다이스, 프라스틱 롤, 게이지 냉간펀치, 일반다니이스
| 냉간공구용 | 압력다이스, 프라스틱 롤
| 열간공구용 | 열간단조다이스, 일반다이스, 다이블록, 만드렐, 절단기
고속공구강 |  | 절단기, 바이트, 드릴, 브로치, 펀치
베아링강 |  | 베아링등
스프링강 |  | 스프링등
내열강 | 오스테 나이트 | 자동차 부품 & 밸브류, 디젤엔진 부품등 열처리 장비류, 열처리로 볼트/샤프트 등
| 마르텐 사이트계 | 자동차밸브등

## 무계목강관
[ 무계목강관 ]
종 류 | 강 종 | 한국( KS ) | 일본( JIS ) | 미국 (AISI) | 용 도
배관용 파이프 | 탄소강 | SPPS38/42 | STPG370/410 | A53G(A,B) | 압력용
|  | SPPH38/49 | STS370/480 | A106G(A,B,C) | 고압력용
|  | SPHT38/49 | STPT370/480 | A106G(A,B,C) | 350도이상 고온용
| 합금강 | SPLT39/70 | STPL380/690 | A333G/G11 | 0도이하 저온용
|  | SPA12/26 | STPA12/26 | A335P1/P22 | 고온용
| 스텐레스강 | STS304TP/347HTP | SUS304TP/347HTP | TP304/347H | 고온,내식용
|  | STS410TP/430TP | SUS410TP/430TP | TP410/430
보일러 및 열 교환기용 튜브 | 탄소강 | STBH340/510 | STB340/510 | A179/192 | 보일러및 열교환기용
| 합금강 | STHA12/26 | STBA12/26 | A213T5/T22
|  | STLT39/70 | STBL380/690 | A334G3/G11 | O도이하 저온용
| 스텐레스강 | STS304TB/347HTB | SUS304TB/347HTB | TP304/347H | 고온,내식용
|  | STS410TB/430TB | SUS410TB/430TB | TP410/430
기계 구조용 튜브 | 탄소강 | STM-C540/R830 | STM-C540/R830 | API | 시추용
|  | STHG11/31 | STHG11/31 | A519 | 고압가스실린더용
|  | SPS290/540 | STK290/540 | A500/501 | 일반구조용
|  | STKM11A/20A | STKM11A/20A | A519 | 기계구조용
| 합금강 | SCr420TK/SCM440TK | SCr420TK/SCM440TK | A519 | 기계구조용
| 스텐레스강 | STS304TKA/347TKA | SUS304TKA/347TKA | MT304/347 | 고온,내식용
|  | STS410TKA/430TKA | SUS410TKA/430TKA | MT410/430

## 강관
[ 강관 ]
종 류 |  | 한국( KS ) | 일본( JIS ) | 미국( ASTM ) | 영국( BS )
용접강관 | 일반배관용 | D3507/SPP | G3452/SGP | A53 | BS1387
|  | D3537/SPPW | G3442/SGPW | A53 | BS1387
|  | (도금강관) | (도금강관)
|  | D3565/STWW | G3443 | AWWA C200, C203 | -
|  | (도복장강관) | (도복장강관)
|  | D3583/SPW | G3457/STPY | A134, A139 | -
|  | (아크용접) | (아크용접) | A671, A672
| 압력배관용 | D3562/SPPS | G3454/STPG | A53, API5L | BS3601
| 구조용 | D3517/STKM | G3445/STKM | A513 | BS980
BS1717
BS1775
|  | D3566/SPS | G3444/STK | A500 | BS980
BS1139
BS4848
|  | D3568/SPSR | G3466/STKR | A500 | BS4848
|  | (각관) | (각관)
|  | F4602/SPS | A5525/SKK | A252 | -
|  | - | - | APL5L(GR A,B | -
X42,X46,X52,X56
X60,X65,X70,X80
| 유정용 | - | - | API5CT | -
(H40,J55,K55,N80)
| 전선관 | C8401/BC | C8305/G,C,E | ANSI C80.1 | BS31
|  | (강재) | (강재) | UL6
| 보일러 & | D3563/STBH | G3461/STB | A178, A214, A226 | BS3059
| 열교환기용 |  |  |  | BS3606
| 폴리에틸렌 | D3607/PF | G3469/P | - | -
(파우다용융법)
| 타워구조용 | D3780/STKT | - | - | -
(고장력튜브)
주철관 Ductile Cast Iron Pipe |  | D4311 | - | - | BS4772
[ 특징 및 용도 ]
종 류 |  | 용 도 |  | 특 징
용접강관 | 일반배관용 | 증기, 공기압, 기름, 가스등 저압용, 수도관용, 증기, 공기압, 기름, 가스등 저압용 |  | 전기저항용접, 스파이럴용접
| 압력배관용 | 350도이하에서 압력배관용 |  | 전기저항용접
| 구조용 | 기계구조용-기계부품, 자동차, 가구등 건축, 철탑, 비계, 파일, 기둥, 베란다용 건축구조용 건축기초 석유,가스운반용 |  | 전기저항용접, 스파이럴용접, 롤 벤딩
| 유정용 | 유정, 가스용 강관 |  | 전기저항용접
| 전선관 | 전선배선관의 전선보호용 |  | 전기저항용접
| 보일러 & 열교환기용 | 보일러연결, 열교환, 석유화학촉매용 |  | 전기저항용접
| 폴리에틸렌 도장강관 | 지하매설용 |  | 전기저항용접, 스파이럴롤벤딩
| 타워구조용 | 전기송신탑의 고장력강관 |  | 전기저항용접, 스파이럴롤벤딩
주철관 Ductile Cast Iron Pipe |  | 연성, 내식성, 가공성, 고장력, 인성등이 강재에 비해 양호. |  | -

## 형강
[ 형강 ]
종 류 | 한국( KS ) | 일본( JIS ) | 미국( ASTM ) | 영국( BS ) | 독일( DIN )
H 형강 | D3503, | G3101, | A36-36M, 242,283 | BS4360/ 4, 4848 | DIN17100/ 1019,1020
H 형강 말뚝 | 3515/3502 F4603 | 3106/3192 A5526 | 441,572/6-6M |  | 1025,1026,1028,
무늬 H 형강 | SS400, SS490 | - | - | - | 1029
C.T. 형강 | SS540 | - | - | - | -
앵글 | - | - | - | - | -
잔넬 | - | - | - | - | -
I 형강 | - | - | - | - | -
봉강 | - | - | - | - | -
광산용 I 형강 | E4002 | M2504 | - | BS4360/4 | DIN21544/21541
철도레일 | R9106 | E1101 | A1 | - | -
경량레일 | R9101 | E1103 | - | BS248 | DIN5901
시트파일 | F4604 | A5528 | - | - | -
철근 | D3504 | G3112 | - | BS4449 | DIN488

## 선재2차제품
[ 냉간압조용강선 & 마봉강 ]
종 류 |  | 한국( KS ) | 일본( JIS ) | 미국( AISI ) | 영국( BS ) | 독일( DIN )
탄소강 | 일반용 | SM 10C/58C | S10C/58C | 1010/1060 | - | -
| 침탄용 | SM 09CK/20CK | S 09CK/20CK | 1010/1020 | - | -
| 쾌삭용 | SUM11/24L | SUM11/24L | 1110/12L14 | - | -
| 냉간압조용 | SWRCH 10K/50K | SWRCH 10K/50K | 1010/1050 | - | -
|  | HSWR 27/72B | SWRH 27/72B | 1027/1072 | - | -
합금강 | Cr | SCr 415/445 | SCr 415/445 | 5120/5140 | - | -
| Mn | SMn 420/443 | SMn 420/443 | 1522/1541 | - | -
| Mn-Cr | SMnC420/443 | SMnC420/443 | 1335/1345 | - | -
| Cr-Mo | SCM415/822 | SCM415/822 | 4130/4147 | - | -
| Ni-Cr | SNC236/836 | SNC236/836 |  | - | -
| Ni-Cr-Mo | SNCM220/815 | SNCM220/815 | 8615/8640 | - | -
4320/4340
| 담금질성능 | SCr415H/440H | SCr415H/440H | 5120H/5140H | - | -
| 보증강 | SMn420H/443H | SMn420H/443H | 1522H/1541H
|  | SMnC420H/443H | SMnC420H/443H | 1335H/1345H
|  | SCM415H/822H | SCM415H/822H | 4135H/4147H
|  | SNC415H/815H | SNC415H/815H
|  | SNCM220H/420H | SNCM220H/420H | 8617H/8622H
4320H
[ 특징 및 용도 ]
종 류 |  | 특징 및 용도
탄소강 | 일반용 | 기계부속품류,샤프트,기어체인, 볼트봉재,
| 침탄용 | 스프링, 봉재,레버롤러 등
| 쾌삭용 | 스크류,조인트,캠,정밀부품류 등
| 냉간압조용 | 냉간단조품 선재 볼트,너트, 고인장용선재
합금강 | Cr-Mo | 공구류 사프트,기어,핀,
| Ni-Cr | 너트,못,바이트,키,크랭크,
| Ni-Cr-Mo | 롤러 절단장치 스프라켓 커플링,파일 캠등